## Hoja 1
EHU005 | m² | Losa sanitaria ventilada sobre murete de albañilería.
Losa sanitaria ventilada de hormigón armado, canto 30 = 25+5 cm, realizado con hormigón H20 (20) 20/6, no expuesto a ciclos hielo-deshielo, exposición a sulfatos despreciable, sin requerimiento de permeabilidad, no expuesto a ambientes salinos, docilidad blanda, preparado en obra, con cemento grado normal, y vaciado con medios manuales, volumen 0,104 m³/m², y acero A63-42H en zona de refuerzo de negativos y conectores de viguetas y zunchos, cuantía 6 kg/m²; formado por: vigueta pretensada T-18; bovedilla de hormigón, 60x20x25 cm; capa de compresión de 5 cm de espesor, con armadura de reparto formada por malla electrosoldada sin economía de borde tipo C 139 de acero AT56-50H, separación 100x100 mm y Ø longitudinal 4,2 mm, sobre murete de apoyo de 80 cm de altura de ladrillo cerámico perforado (panal), para revestir, 24x11,5x9 cm, con mortero de cemento confeccionado en obra, con 250 kg/m³ de cemento, color gris, dosificación 1:6, suministrado en sacos, acabado con membrana asfáltica. Incluso agente filmógeno, para el curado de hormigones y morteros. El precio incluye el corte, doblado y armado del acero en el área de procesamiento de armadura, en obra y el montaje en el lugar definitivo de su colocación en obra.
Código |  |  | Unidad | Descripción | Cantidad | Precio unitario | Importe
1 |  |  |  | Materiales
mt04lpv010a |  |  | Ud | Ladrillo cerámico perforado (panal), para revestir, 24x11,5x9 cm, densidad 780 kg/m³. | 48.3 | 244.1 | 11790
mt08aaa010a |  |  | m³ | Agua. | 0.023 | 919.27 | 21.14
mt01arg005a |  |  | t | Arena de cantera, para mortero preparado en obra. | 0.03 | 11852.9 | 355.59
mt08cem000e |  |  | kg | Cemento gris en sacos. | 36.334 | 100.14 | 3638.49
mt14lba010g |  |  | m² | Membrana de betún modificado con elastómero SBS, de 3,5 mm de espesor, masa nominal 4 kg/m², con armadura de fieltro de poliéster no tejido de 160 g/m², de superficie no protegida. | 0.84 | 7837.7 | 6583.67
mt08eft030a |  |  | m² | Tablero de madera tratada, de 22 mm de espesor, reforzado con varillas y perfiles. | 0.028 | 27884.5 | 780.77
mt08cim030b |  |  | m³ | Madera de pino. | 0.003 | 217867 | 653.6
mt08var060 |  |  | kg | Puntas de acero de 20x100 mm. | 0.04 | 5362.4 | 214.5
mt08dba010d |  |  | l | Agente desmoldeante, a base de aceites especiales, emulsionable en agua, para moldajes metálicos, fenólicos o de madera. | 0.03 | 1105.7 | 33.17
mt07bho010d |  |  | Ud | Bovedilla de hormigón, 60x20x25 cm. Incluso piezas especiales. | 5.25 | 577.88 | 3033.87
mt07vau010a |  |  | m | Vigueta pretensada, T-18, con una longitud media menor de 4 m. | 0.165 | 3535.28 | 583.32
mt07vau010b |  |  | m | Vigueta pretensada, T-18, con una longitud media entre 4 y 5 m. | 0.908 | 3807.22 | 3456.96
mt07vau010c |  |  | m | Vigueta pretensada, T-18, con una longitud media entre 5 y 6 m. | 0.495 | 4011.19 | 1985.54
mt07vau010d |  |  | m | Vigueta pretensada, T-18, con una longitud media mayor de 6 m. | 0.083 | 4962.99 | 411.93
mt07aco100a |  |  | kg | Acero en barras con resaltes, A63-42H, de varios diámetros, según NCh204.Of77. | 6.3 | 680.54 | 4287.4
mt08var050 |  |  | kg | Alambre galvanizado para atar, de 1,30 mm de diámetro. | 0.072 | 919.27 | 66.19
mt07ame110ada |  |  | m² | Malla electrosoldada sin economía de borde tipo C 139 de acero AT56-50H, separación 100x100 mm, con barras longitudinales de 4,2 mm de diámetro y barras transversales de 4,2 mm de diámetro, según NCh 218.Of77. | 1.1 | 2044.35 | 2248.79
mt01arg000e |  |  | m³ | Arena cribada. | 0.049 | 10769 | 527.68
mt01arg001em |  |  | m³ | Árido grueso homogeneizado, de tamaño máximo 20 mm. | 0.085 | 17608.8 | 1496.75
mt08cur020a |  |  | l | Agente filmógeno, para el curado de hormigones y morteros. | 0.15 | 957.08 | 143.56
[5 empty] | Subtotal materiales: |  | 42312.9
2 |  |  |  | Maquinaria
mq06hor010 |  |  | h | Concretera eléctrica con una capacidad de amasado de 160 l. | 0.078 | 2206.2 | 172.08
[5 empty] | Subtotal maquinaria: |  | 172.08
3 |  |  |  | Mano de obra
mo021 |  |  | h | Maestro 1ª albañil. | 0.764 | 8327.21 | 6361.99
mo114 |  |  | h | Jornal albañil. | 0.592 | 5997.35 | 3550.43
mo044 |  |  | h | Maestro 1ª carpintero de obra gruesa. | 0.262 | 8665.87 | 2270.46
mo091 |  |  | h | Ayudante carpintero de obra gruesa. | 0.258 | 6473.56 | 1670.18
mo043 |  |  | h | Maestro 1ª enfierrador. | 0.082 | 8665.87 | 710.6
mo090 |  |  | h | Ayudante enfierrador. | 0.089 | 6473.56 | 576.15
mo113 |  |  | h | Jornal construcción. | 0.124 | 5997.35 | 743.67
mo112 |  |  | h | Jornal especializado de construcción. | 0.13 | 6095.47 | 792.41
mo045 |  |  | h | Maestro 1ª concretero. | 0.038 | 8665.87 | 329.3
mo092 |  |  | h | Ayudante concretero. | 0.148 | 6473.56 | 958.09
[5 empty] | Subtotal mano de obra: |  | 17963.3
4 |  |  |  | Herramientas
|  |  | % | Herramientas | 2 | 60448.3 | 1208.97
Coste de mantenimiento decenal: $ 2.466,29 en los primeros 10 años. |  |  |  |  | Costos directos (1+2+3+4): |  | 61657.3