## Hoja 1
NIC040 |  |  | m² | Capa drenante y filtrante bajo placa de fundación, con láminas nodulares con geotextil.
Drenaje bajo placa de fundación, con lámina drenante nodular de polietileno de alta densidad, Delta NP Drain "BASF Construction Chemical", color marrón, con nódulos de 8 mm de altura, con geotextil de polipropileno incorporado, resistencia a la compresión 200 kN/m² según ISO 604 y capacidad de drenaje 2,25 l/(s·m), colocada sobre el terreno y preparada para recibir directamente el hormigón de la fundación.
Descompuesto | Ud | Descomposición |  |  | Rend. | p.s. | Precio partida
mt14gsb040a | m² | Lámina drenante nodular de polietileno de alta densidad, Delta NP Drain "BASF Construction Chemical", color marrón, con nódulos de 8 mm de altura, con geotextil de polipropileno incorporado, resistencia a la compresión 200 kN/m² según ISO 604 y capacidad de drenaje 2,25 l/(s·m). |  |  | 1.1 | 3315.39 | 3646.93
mo027 | h | Maestro 1ª aplicador de láminas impermeabilizantes. |  |  | 0.055 | 4195.23 | 230.74
mo062 | h | Ayudante aplicador de láminas impermeabilizantes. |  |  | 0.055 | 2951.66 | 162.34
| % | Medios auxiliares |  |  | 2 | 4040.01 | 80.8
| % | Costes indirectos |  |  | 3 | 4120.81 | 123.62
Coste de mantenimiento decenal: $ 169,78 en los primeros 10 años. | [5 empty] | Total: | 4244.43