## Hoja 1
ANS023 | m² | Sistema "PANTALLAX" para radier ventilado de hormigón, sobre placa de fundación.
Radier ventilado de hormigón armado de 10 cm de espesor, con acabado superficial mediante platacho mecánico, sistema Dren "PANTALLAX", compuesto por lámina drenante nodular de polietileno de alta densidad (PEAD/HDPE), con nódulos de 8 mm de altura, con geotextil de polipropileno de 120 g/m² incorporado, fijada a placa de fundación existente mediante fijaciones mecánicas; realizado con hormigón H20 (20) 20/6, no expuesto a ciclos hielo-deshielo, exposición a sulfatos despreciable, sin requerimiento de permeabilidad, no expuesto a ambientes salinos, docilidad blanda, preparado en obra, con cemento grado normal, y vaciado con medios manuales, y malla electrosoldada sin economía de borde tipo C 131 de acero AT56-50H, separación 150x150 mm y Ø longitudinal 5,0 mm como armadura de reparto, colocada sobre separadores homologados. Incluso panel de poliestireno expandido de 3 cm de espesor, para la ejecución de juntas de proyecto.
Código |  | Unidad | Descripción | Cantidad | Precio unitario | Importe
1 |  |  | Materiales
mt14gsp010a |  | m² | Lámina drenante nodular de polietileno de alta densidad (PEAD/HDPE), con nódulos de 8 mm de altura, con geotextil de polipropileno de 120 g/m² incorporado, resistencia a la compresión 200 kN/m² según ISO 604 y capacidad de drenaje 4,8 l/(s·m). | 1.05 | 2343.76 | 2460.95
mt08var060 |  | kg | Puntas de acero de 20x100 mm. | 0.1 | 3902.75 | 390.28
mt07ame110ccb |  | m² | Malla electrosoldada sin economía de borde tipo C 131 de acero AT56-50H, separación 150x150 mm, con barras longitudinales de 5 mm de diámetro y barras transversales de 5,0 mm de diámetro, según NCh 218.Of77. | 1.1 | 1824.36 | 2006.8
mt08aaa010a |  | m³ | Agua. | 0.019 | 836.31 | 15.89
mt01arg000e |  | m³ | Arena cribada. | 0.05 | 9997.07 | 499.85
mt01arg001em |  | m³ | Árido grueso homogeneizado de tamaño máximo 20 mm. | 0.086 | 16346.6 | 1405.81
mt08cem000e |  | kg | Cemento gris en sacos. | 31.9 | 91.1 | 2906.09
mt07aco020g |  | Ud | Separador homologado para nervios en sitio en losas armadas en una dirección. | 3 | 34.97 | 104.91
mt16pea020c |  | m² | Panel rígido de poliestireno expandido, mecanizado lateral recto, de 30 mm de espesor, resistencia térmica 0,8 m²K/W, conductividad térmica 0,036 W/(mK), para junta de proyecto. | 0.05 | 1781.99 | 89.1
|  |  |  | Subtotal materiales: |  | 9879.68
2 |  |  | Maquinaria
mq04dua020b |  | h | Dumper de descarga frontal de 2 t de carga útil. | 0.022 | 5042.36 | 110.93
mq06vib020 |  | h | Regla vibrante de 3 m. | 0.098 | 2540.22 | 248.94
mq06fra010 |  | h | Platacho mecánico de hormigón. | 0.642 | 2757.8 | 1770.51
mq06cor020 |  | h | Equipo para corte de juntas en radieres de hormigón. | 0.117 | 5167.47 | 604.59
mq06hor010 |  | h | Concretera. | 0.077 | 913.82 | 70.36
|  |  |  | Subtotal maquinaria: |  | 2805.33
3 |  |  | Mano de obra
mo020 |  | h | Maestro 1ª construcción. | 0.337 | 5466.67 | 1842.27
mo077 |  | h | Ayudante construcción. | 0.337 | 4063.51 | 1369.4
mo113 |  | h | Jornal construcción. | 0.493 | 3903.77 | 1924.56
mo112 |  | h | Jornal especializado de construcción. | 0.156 | 3973.8 | 619.91
|  |  |  | Subtotal mano de obra: |  | 5756.14
4 |  |  | Herramientas
|  | % | Herramientas | 2 | 18441.2 | 368.82
Coste de mantenimiento decenal: $ 1.504,80 en los primeros 10 años. |  |  |  | Costos directos (1+2+3+4): |  | 18810