## Hoja 1
EHY035 | m² |  | Reparación superficial y acabado de estructura de hormigón, con mortero de fraguado rápido a base de cemento, modificado con polímeros.
Aplicación manual de mortero tixotrópico monocomponente, modificado con polímeros, reforzado con fibras de fraguado rápido (45 minutos), con una resistencia a compresión a 28 días mayor o igual a 25 N/mm² y una resistencia a la abrasión según el método Böhme de 13,6 cm³ / 50 cm², Euroclase F de reacción al fuego, Euroclase F de reacción al fuego, compuesto de cementos especiales, áridos de granulometría seleccionada, polímeros especiales y fibras, con bajo contenido en cromato y exento de cloruros, en capa de 3 mm de espesor medio, con acabado superficial platachado con esponja o platacho, para reparación de superficies dañadas en estructuras de hormigón.
Código |  | Unidad |  | Descripción | Cantidad | Precio unitario | Importe
1 |  |  |  | Materiales
mt09reh090a |  | kg |  | Mortero tixotrópico monocomponente, modificado con polímeros, reforzado con fibras de fraguado rápido (45 minutos), para aplicación en capa fina, con una resistencia a compresión a 28 días mayor o igual a 25 N/mm² y una resistencia a la abrasión según el método Böhme de 13,6 cm³ / 50 cm², compuesto de cementos especiales, áridos de granulometría seleccionada, polímeros especiales y fibras, con bajo contenido en cromato y exento de cloruros, para reparación superficial y acabado de estructuras de hormigón. | 4.5 | 979.21 | 4406.45
mt08aaa010a |  | m³ |  | Agua. | 0.004 | 924.2 | 3.7
[5 empty] | Subtotal materiales: |  | 4410.15
2 |  |  |  | Mano de obra
mo020 |  | h |  | Maestro 1ª construcción. | 0.532 | 8689.02 | 4622.56
mo113 |  | h |  | Jornal construcción. | 0.532 | 6257.69 | 3329.09
[5 empty] | Subtotal mano de obra: |  | 7951.65
3 |  |  |  | Herramientas
|  | % |  | Herramientas | 2 | 12361.8 | 247.24
Coste de mantenimiento decenal: $ 252,18 en los primeros 10 años. |  |  |  |  | Costos directos (1+2+3): |  | 12609